## Munka1
KPE- POLIETILÉN CSATORNA CSÖVEK 7,5 BAR PE80 SDR 17,6
MSZ EN 12201 SZERINT ,BIZTONSÁGI TÉNYEZŐ C=1,25- PN7,5 BAR
PE80VSDR17
32X2.0MM 7,5BAR IVÓVIZCSŐ(C=1.25)
40X2.3MM 7,5BAR IVÓVIZCSŐ(C=1.25)
50X2.9MM 7,5BAR IVÓVIZCSŐ(C=1.25)
63X3.6MM 7,5BAR IVÓVIZCSŐ(C=1.25)
75X4.3MM 7,5BAR IVÓVIZCSŐ(C=1.25)
90X5.1MM 7,5BAR IVÓVIZCSŐ(C=1.25)
110X6.3MM 7,5BAR IVÓVIZCSŐ(C=1.25)
125X7.1MM 7,5BAR IVÓVIZCSŐ(C=1.25)
140X8MM 7,5BAR IVÓVIZCSŐ(C=1.25)
160X9,1MM 7,5BAR IVÓVIZCSŐ(C=1.25)
180X10,2MM 7,5BAR IVÓVIZCSŐ(C=1.25)
200X11.4MM 7,5BAR IVÓVIZCSŐ(C=1.25)
225X12,8MM 7,5BAR IVÓVIZCSŐ(C=1.25)
250X14.2MM 7,5BAR IVÓVIZCSŐ(C=1.25)
280X15,9MM 7,5BAR IVÓVIZCSŐ(C=1.25)
315X17,9MM 7,5BAR IVÓVIZCSŐ(C=1.25)
KPE-POLIETILÉN CSATORNA CSÖVEK 10 BAR PE100 SDR 17
MSZ EN 12201 SZERINT ,BIZTONSÁGI TÉNYEZŐ C=1,25- PN10 BAR
PE100SDR17
20X2MM 10BAR IVÓVIZ CSŐ(C=1.25)
25X2MM 10BAR IVÓVIZ CSŐ(C=1.25)
32X2MM 10BAR IVÓVIZ CSŐ(C=1.25)
40X2,4MM 10BAR IVÓVIZ CSŐ(C=1.25)
50X3,0MM 10BAR IVÓVIZ CSŐ(C=1.25)
63X3,8MM 10BAR IVÓVIZ CSŐ(C=1.25)
75X4,5MM 10BAR IVÓVIZ CSŐ(C=1.25)
90X5,4MM 10BAR IVÓVIZ CSŐ(C=1.25)
110X6,6MM 10BAR IVÓVIZ CSŐ(C=1.25)
125X7,4MM 10BAR IVÓVIZ CSŐ(C=1.25)
140X8,3MM 10BAR IVÓVIZ CSŐ(C=1.25)
160X9,5MM 10BAR IVÓVIZ CSŐ(C=1.25)
180X10,7MM 10BAR IVÓVIZ CSŐ(C=1.25)
200X11,9MM 10BAR IVÓVIZ CSŐ(C=1.25)
225X13,4MM 10BAR IVÓVIZ CSŐ(C=1.25)
250X14,8MM 10BAR IVÓVIZ CSŐ(C=1.25)
280X16,6MM 10BAR IVÓVIZ CSŐ(C=1.25)
315X18,7MM 10BAR IVÓVIZ CSŐ(C=1.25)
KPE-POLIETILÉN CSATORNA CSÖVEK 12,5 BAR PE80 SDR 11
MSZ EN 12201 SZERINT ,BIZTONSÁGI TÉNYEZŐ C=1,25- PN12,5 BAR
PE80VSDR11
20X2,0MM 12,5BAR IVÓVIZCSŐ(C=1.25)
25X2.3MM 12,5BAR IVÓVIZCSŐ(C=1.25)
32X3.0MM 12,5BAR IVÓVIZCSŐ(C=1.25)
40X3.7MM 12,5BAR IVÓVIZCSŐ(C=1.25)
50X4.6MM 12,5BAR IVÓVIZCSŐ(C=1.25)
63X5.8MM 12,5BAR IVÓVIZCSŐ(C=1.25)
75X6.8MM 12,5BAR IVÓVIZCSŐ(C=1.25)
90X8.2MM 12,5BAR IVÓVIZCSŐ(C=1.25)
110X10.0MM 12,5BAR IVÓVIZCSŐ(C=1.25)
125X11.4MM 12,5BAR IVÓVIZCSŐ(C=1.25)
140X12,7MM 12,5BAR IVÓVIZCSŐ(C=1.25)
160X14.6MM 12,5BAR IVÓVIZCSŐ(C=1.25)
180X16,4 12,5BAR IVÓVIZCSŐ(C=1.25)
200X18.2MM 12,5BAR IVÓVIZCSŐ(C=1.25)
225X20,5MM 12,5BAR IVÓVIZCSŐ(C=1.25)
250X22.8MM 12,5BAR IVÓVIZCSŐ(C=1.25)
280X25,4MM 12,5BAR IVÓVIZCSŐ(C=1.25)
315X28,7MM 12,5BAR IVÓVIZCSŐ(C=1.25)
KPE-POLIETILÉN CSATORNA CSÖVEK 16 BAR PE100 SDR 11
MSZ EN 12201 SZERINT ,BIZTONSÁGI TÉNYEZŐ C=1,25- PN16 BAR
PE100VSDR11
20X2MM 16BAR IVÓVIZ CSŐ(C=1.25)
25X2.3MM 16BAR IVÓVIZ CSŐ(C=1.25)
32X3MM 16BAR IVÓVIZ CSŐ(C=1.25)
PE100V40X3,7MM 16BAR IVÓVIZ CSŐ(C=1.25)
50X4,6MM 16BAR IVÓVIZ CSŐ(C=1.25)
63X5,8MM 16BAR IVÓVIZ CSŐ(C=1.25)
75X6.8MM 16BAR IVÓVIZ CSŐ(C=1.25)
90X8,2MM 16BAR IVÓVIZ CSŐ(C=1.25)
110X10MM 16BAR IVÓVIZ CSŐ(C=1.25)
125X11,4MM 16BAR IVÓVIZ CSŐ(C=1.25)
140X12,7MM 16BAR IVÓVIZ CSŐ(C=1.25)
160X14,6MM 16BAR IVÓVIZ CSŐ(C=1.25)
180X16,4MM 16BAR IVÓVIZ CSŐ(C=1.25)
200X18,2MM 16BAR IVÓVIZ CSŐ(C=1.25)
225X20,5MM 16BAR IVÓVIZ CSŐ(C=1.25)
250X22,7MM 16BAR IVÓVIZ CSŐ(C=1.25)
280X25,4MM 16BAR IVÓVIZ CSŐ(C=1.25)
315X28,7MM 16BAR IVÓVIZ CSŐ(C=1.25)