## Munka1
KPE GÁZ NYOMÓCSÖVEK 4,8 BAR PE80 SDR 17,6
MSZ EN 1555 SZERINT ,BIZTONSÁGI TÉNYEZŐ C=2, MOP= 4.8 BAR
PE80GSDR176 -4,8 BAR
63X3,6MM GÁZ NYOMÓCSŐ
75X4,3MM GÁZ NYOMÓCSŐ
90X5,2MM GÁZ NYOMÓCSŐ
110X6,3MM GÁZ NYOMÓCSŐ
125X7,1MM GÁZ NYOMÓCSŐ
160X9,1MM GÁZ NYOMÓCSŐ
200X11,4MM GÁZ NYOMÓCSŐ
250X14,2MM GÁZ NYOMÓCSŐ
315X17,9MM GÁZ NYOMÓCSŐ
KPE GÁZ NYOMÓCSÖVEK 10 BAR PE100 SDR 11
MSZ EN 1555 SZERINT ,BIZTONSÁGI TÉNYEZŐ C=2, MOP= 10 BAR
PE100GSDR11-10BAR
20X3MM GÁZ NYOMÓCSŐ
32X3MM GÁZ NYOMÓCSŐ
40X3,7MM GÁZ NYOMÓCSŐ
50X4,6MM GÁZ NYOMÓCSŐ
63X5,8MM GÁZ NYOMÓCSŐ
75X6,8MM GÁZ NYOMÓCSŐ
90X8,2MM GÁZ NYOMÓCSŐ
110X10MM GÁZ NYOMÓCSŐ
125X11,4MM GÁZ NYOMÓCSŐ
160X14,6MM GÁZ NYOMÓCSŐ
200X18,2MM GÁZ NYOMÓCSŐ
250X22,7MM GÁZ NYOMÓCSŐ
315X28,6MM GÁZ NYOMÓCSŐ